## Prueba de laboratorio-Capilarid
Prueba capilar - muestra con TERRA-3000® y sin TERRA-3000®
Reporte no .:
Lugar y fecha:
Proyecto:
1. Equipos y herramientas de prueba
Equipo recomendado para el procedimiento de prueba de absorción de agua TERRA-3000®. Si tiene alguna pregunta o duda, contáctenos en: terra.system@aon.at
a) Concentrado de TERRA-3000®
b) Prensa hidráulica con cámara de prensado perforada TERRA-SYSTEM-
c) Bascula de laboratorio
d) Vaso medidor para mezclar concentrado de TERRA-3000® con agua
e) Palangana y espátula
2. Instrucciones
a) El peso total de la muestra debe ser de 300 gramos.
b) Der Mindestanteil von Ton (<0,002mm) sollte größer 15% sein .
c) Fehlende Korngrößen können durch Zugabe von fehlenden Material (Ton, Sand) korrigiert werden
3. Distribución del tamaño de grano
Suelo:
Clasificación: SUCS
Pruebas - Material |  | Material de base |  |  |  | Material adicional
Muestra | Analisis granulometrico |  | g | - |  |  | g | -
Grava | > 2mm ≤ 25mm (1 pulgada) |  | g |  | % |  | g |  | %
Arena | > 0,075mm ≤ 2mm |  | g |  | % |  | g |  | %
Muestra | Análisis por hidrómetros |  | g | - |  |  | g | -
Limo | > 0,002mm ≤ 0,075mm |  | g |  | % |  | g |  | %
Arcilla | < 0,002mm |  | g |  | % |  | g |  | %
|  |  | Estimado |  | % |  | Estimado |  | %
4. Determinación del contenido de humedad de toda la muestra en %
Medición del contenido de humedad natural (NMC) en % del material premezclado (300g)
Contenido de humedad natural (NMC) |  |  |  |  | %
5. Ajuste al contenido de humedad óptimo (OMC)
a) Toda la muestra debe dividirse en 2 partes iguales (150 gr. + 150 gr.) b) El valor de OMC debe establecerse individualmente para cada muestra: una vez con TERRA-3000®, una vez sin TERRA-3000®.
Condición de ensayo |  | tratado con TERRA-3000® |  |  |  | sin tratar
Material de muestra |  |  |  |  | g |  |  |  | g
Contenido de humedad óptimo (OMC) |  |  |  |  | % |  |  |  | %
Corrección requerida (diferencia) (NMC > OMC) |  |  |  |  | ml |  |  |  | ml
6. Material de muestra que se va a presionar sobre una probeta cilíndrica.
a) La cámara de prensado se llena con 150 g de cada material de prueba (material tratado y sin tratar) Si es necesario, comprima el material ligeramente desde arriba para evitar que la tubería se desborde. b) La parte superior de la tubería debe estar bien cerrada. c) La muestra se presiona hasta que se muestra una presión de ____ bares en el manómetro (si disponible) o hasta que la palanca de presión se bloquee por las fuerzas de compresión. d) La fuerza de presión debe ser de aproximadamente 30 a 60 segundos (tiempo de permanencia) y se libera brevemente antes de que continúe un nuevo ciclo de persistencia = c) + d) e) La secuencia "Pulsar - Permanencia - Soltar" debe ser al menos 3 veces o tan a menudo como sea necesario, que no se observen fugas de agua en los orificios de drenaje del tubo de prensa f) El bloqueo del tubo de la cámara de prensado se puede quitar y la muestra de prueba compactada se expulsa con el punzón del cilindro hidráulico.
Diámetro de la cámara de compresión |  |  |  |  | mm
Largo de la cámara de compresión |  |  |  |  | mm
7. Determinación de las cualidades de la prueba - estado seco
Probe |  | tratado: TERRA-3000® |  |  |  | Sin tratar
Peso de la muestra: húmedo (OMC) |  |  |  |  | g |  |  |  | g
Peso de la muestra después de presionar |  |  |  |  | g |  |  |  | g
Altura de la muestra después de presionar |  |  |  |  | mm |  |  |  | mm
Peso de la muestra después de 24 horas (seco) |  |  |  |  | g |  |  |  | g
Peso de la muestra después de 48 horas (seco) |  |  |  |  | g |  |  |  | g
8.Prueba de almacenamiento de agua
a) La muestra se coloca en agua de 10 mm de profundidad durante 4 días (96 horas). b) Prueba de peso de la muestra (muestras tratadas y no tratadas)
Prueba |  | tratado con TERRA-3000® |  |  |  | sin tratar
Peso inicial |  |  |  |  | g |  |  |  | g
Peso de la la muestra despues de 24 Horas |  |  |  |  | g |  |  |  | g
Peso de la la muestra despues de 48 Horas |  |  |  |  | g |  |  |  | g
Peso de la la muestra despues de 72 Horas |  |  |  |  | g |  |  |  | g
Peso de la la muestra despues de 96 Horas |  |  |  |  | g |  |  |  | g

## Solucion de traba TERRA-3000(R)
Pruebas de laboratorio para TERRA-3000®
¡Por favor, edite solo los campos amarillos!
** El cilindro de la prensa debe estar perforado para que la humedad pueda escapar. **
Volumen del cilindro : | 628 | cm³
Diámetro del cilindro : | 5 | cm
Altura de la camara de compresion | 8 | cm
Cálculo:
TERRA-3000(R) por Cilindro
TERRA-3000® | 1.256 | ml
Corrección de humedad - buena compresión
OMC - Determine el valor de Proctor -
según DIN 18127 en volumen % |  |  | 11.5 | %
NMC - Humedad natural en % |  |  | 9.7 | %
Diferencia en % |  |  | 1.8 | %
Humedad a agregar |  |  | 11.304 | cm3
in mili-Litros |  |  | 11.304 | ml + | 1.256 | ml TERRA
Mezclar bien agua + TERRA-3000®, luego mezclar bien esta solución con la tierra (si es posible con una batidora) ** ¡¡¡Mezcla bien !!! **
luego presione la prensa y varias veces lentamente, de modo que solo se presionen algunas partes finas, hasta que finalmente no salga nada por los orificios.
Saque el cuerpo prensado terminado de la prensa - péselo, anote el peso - deje secar durante 48 horas (secar al aire), pese de nuevo - luego comience la prueba de almacenamiento en agua

## TERRA - Prueba de sedimentación
TERRA-3000® sedimentación
2 vasos estrechos iguales ( 0,3 – 0,5 Lit) ,
En cada vaso la misma cantidad (aprox.20 gramos) del mismo suelo (sin grava)
En el primer vaso --- suelo sin tratar, en el segundo vaso --- suelo tratado
Ahora llene los vasos y revuelva vigorosamente, use 2 varillas diferentes para remover
Úselas para que el resultado no se altere y vea qué sucede.
¡Siempre puedes revolver de nuevo!
1 Vaso - muestra tratada con TERRA-3000 (R) 2. Vaso - muestra sin TERRA-3000 ®
Prueba de que TERRA-3000® está en el suelo y que TERRA-3000® funciona.

## Hoja2
Tapa
b.) Camara de compreción con perforaciones
b.) Gato hidráulico
a.) TERRA-3000® concentrado
e.) Palangana y espátula
c.) Bascula de laboratorio
d) Vaso con escala para mezclar
Muestra
Muestra